## Stichplan
Stichplan EN AW-6082
Projekt „Beispielprojekt_EN_AW-6082“, Freiformschmieden, Recken mit Flachsätteln. Erstellt am 15.10.2026, 09:05 Uhr mit dem Freiformschmieden-Rechner 1.5.
Werkstoff |  | EN AW-6082 |  |  |  | Rohblock |  | Rund Ø 200 × 400 mm, 33,9 kg |  |  |  |  | Schmiedestück |  | Rund Ø 110 × 1.322 mm
Ofenentnahme |  | 480 °C, Transport 20 s |  |  |  | Presse, Sättel |  | v = 40 mm/s, s_B = Sattelbreite, Sättel 200 mm, 250 °C |  |  |  |  | Fließspannung |  | Sellars-Tegart
Wärmeübergang |  | h_K 15.000, Luft 10 W/(m² K) |  |  |  | Grenzen |  | F ≤ 10,0 MN, Oberfläche ≥ 400 °C, Kern ≤ 520 °C |  |  |  |  | Umformung |  | η_F = 0,75, μ = 0,30
Verschmiedungsgrad |  |  | Umformgrad φ gesamt |  |  | Hübe gesamt |  |  | Dauer ab Ofenentnahme |  |  | Kern am Ende |  |  | Presskraft max.
3.305785 |  |  | 1.195674 |  |  | 50 |  |  | 5.720236 |  |  | 401.7797 |  |  | 1.823174
| Geometrie |  |  |  |  | Ablauf an der Presse | [6 empty] | Kraft |  | Temperatur
Stich | Form | Maß D/a/SW [mm] | Länge [mm] | Verschmie- dungsgrad | φ [–] | Dreh- lagen | Bisse | Hübe | Bisslänge s_B [mm] | Kontaktbreite b_K [mm] | Kontaktzeit t_K [s] | Ende nach [min] | k_f [MPa] | Presskraft [MN] | Kern [°C] | Oberfläche [°C] | Kontaktzone min. [°C]
0 | Rund | 200 | 400 | [8 empty] | 0.3333333 |  |  | 479.6929 | 478.1298
1 | Vierkant | 160 | 490.8739 | 1.227185 | 0.2047226 | 2 | 2 | 4 | 200 | 160 | 1.2 | 0.7466667 | 45.10016 | 1.823174 | 480.1685 | 429.2811 | 401.1159
2 | Vierkant | 130 | 743.5722 | 1.514793 | 0.4152787 | 2 | 3 | 6 | 200 | 130 | 0.95 | 1.508333 | 49.06898 | 1.643565 | 452.0473 | 449.1504 | 395.1109
3 | Achtkant | 120 | 1053.399 | 1.416674 | 0.3483118 | 4 | 4 | 16 | 200 | 49.70563 | 1.123097 | 3.307826 | 53.59539 | 0.692305 | 430.4238 | 429.5172 | 384.5275
4 | Rund | 110 | 1322.314 | 1.255283 | 0.2273608 | 4 | 6 | 24 | 200 | 62.6184 | 0.6143585 | 5.720236 | 61.19483 | 1.00588 | 401.7797 | 401.0245 | 367.568
Blau: Eingabe im Programm, schwarz: berechnet. Stich 0 ist der Rohblock nach dem Transport zur Presse. Maß: Durchmesser D (Rund), Kantenlänge a (Vierkant) oder Schlüsselweite SW (Achtkant). Kern und Oberfläche am Stichende, Oberfläche als Mittel über den Umfang; Kontaktzone: niedrigste Temperatur der Kontaktfläche am Hubende. Rot: Grenzwert überschritten, orange: Mindesttemperatur unterschritten. Alle Werte sind Ergebnisse des Programms; Änderungen in dieser Datei werden nicht nachgerechnet.
Stich 2: Kontaktzone kühlt am Hubende auf 395 °C (Grenze 400 °C).
Stich 3: Kontaktzone kühlt am Hubende auf 385 °C (Grenze 400 °C).
Stich 4: Kontaktzone kühlt am Hubende auf 368 °C (Grenze 400 °C).

## Details
Stichplan EN AW-6082: alle Werte je Stich
Die Änderung der Mitteltemperatur je Stich setzt sich aus Umformwärme, Wärmeabfuhr in die Sättel und Abkühlung an Luft zusammen. Weitere Erläuterungen auf dem Blatt „Parameter“.
| Geometrie | [6 empty] | Ablauf und Kontakt | [10 empty] | Kraft |  | Zeit |  | Änderung der Mitteltemperatur |  |  |  | Temperatur am Stichende
Stich | Form | Maß [mm] | Länge [mm] | Querschnitt [cm²] | Verschmie- dungsgrad | φ Stich [–] | φ gesamt [–] | Dreh- lagen | Bisse | Hübe | Bisslänge s_B [mm] | Vorschub [mm] | s_B/h [–] | Kontakt- breite [mm] | Kontaktfläche je Sattel [cm²] | Hubweg [mm] | Kontaktzeit [s] | φ̇ [1/s] | k_f [MPa] | Presskraft [MN] | Stichdauer [s] | Stichende [min] | Umform- wärme [K] | Sattel- kontakt [K] | Luft [K] | Summe [K] | Kern [°C] | Oberfläche [°C] | Mittel [°C] | Kontaktzone min. [°C]
0 | Rund | 200 | 400 | 314.1593 | [17 empty] | 0.3333333 |  |  |  |  | 479.6929 | 478.1298 | 478.9532
1 | Vierkant | 160 | 490.8739 | 256 | 1.227185 | 0.2047226 | 0.2047226 | 2 | 2 | 4 | 200 | 245.4369 | 1 | 160 | 320 | 40 | 1.2 | 0.2222222 | 45.10016 | 1.823174 | 24.8 | 0.7466667 | 4.479225 | -20.11127 | -1.102352 | -16.7344 | 480.1685 | 429.2811 | 462.2188 | 401.1159
2 | Vierkant | 130 | 743.5722 | 169 | 1.514793 | 0.4152787 | 0.6200014 | 2 | 3 | 6 | 200 | 302.9586 | 1.25 | 130 | 260 | 30 | 0.95 | 0.2758621 | 49.06898 | 1.643565 | 35.7 | 1.508333 | 9.964559 | -19.21997 | -2.151918 | -11.40733 | 452.0473 | 449.1504 | 450.2062 | 395.1109
3 | Achtkant | 120 | 1053.399 | 119.2935 | 1.416674 | 0.3483118 | 0.9683132 | 4 | 4 | 16 | 200 | 283.3348 | 1.274503 | 49.70563 | 99.41125 | 36.92388 | 1.123097 | 0.288888 | 53.59539 | 0.692305 | 97.96955 | 3.307826 | 9.009907 | -21.50622 | -7.006313 | -19.50263 | 430.4238 | 429.5172 | 429.9701 | 384.5275
4 | Rund | 110 | 1322.314 | 95.03318 | 1.255283 | 0.2273608 | 1.195674 | 4 | 6 | 24 | 200 | 251.0565 | 1.580099 | 62.6184 | 125.2368 | 16.57434 | 0.6143585 | 0.3381601 | 61.19483 | 1.00588 | 134.7446 | 5.720236 | 6.668113 | -24.82668 | -9.665026 | -27.82359 | 401.7797 | 401.0245 | 401.4018 | 367.568
Blau: Eingabe im Programm, schwarz: berechnet. Stich 0 ist der Rohblock nach dem Transport zur Presse. Kontaktfläche je Sattel = Bisslänge × Kontaktbreite.

## Parameter
Stichplan EN AW-6082: Parameter und Rechenmodell
Eingaben sind blau, feste Konstanten des Rechenmodells schwarz.
Werkstoff | Wert | Einheit | Hinweis
Bezeichnung | EN AW-6082
Dichte ρ | 2700 | kg/m³
Wärmekapazität c_p | 900 | J/(kg K)
Wärmeleitfähigkeit λ | 180 | W/(m K)
Temperaturleitfähigkeit a = λ/(ρ c_p) | 74.07407 | mm²/s | berechnet
Rohblock | Wert | Einheit | Hinweis
Form | Rund
Durchmesser D | 200 | mm
Länge L | 400 | mm
Querschnitt A | 314.1593 | cm² | berechnet
Volumen V | 12.56637 | dm³ | berechnet
Masse m | 33.9292 | kg | berechnet
Ablauf | Wert | Einheit | Hinweis
Temperatur bei Ofenentnahme | 480 | °C
Transport zur Presse | 20 | s
Nebenzeit je Hub | 5 | s | Lüften, Vorschub, Drehen, Anfahren; auf dem Untersattel
Pause zwischen Stichen | 10 | s
Presse und Sättel | Wert | Einheit | Hinweis
Hubgeschwindigkeit v | 40 | mm/s
Verweilzeit unter Last | 0.2 | s
Sattelbreite | 200 | mm
Bisslänge | Sattelbreite |  | Vorschub = Bisslänge × A_vorher/A_nachher; Bisslänge höchstens Sattelbreite
Bisslänge konstant | 150 | mm | nur bei konstanter Bisslänge
Bisslänge s_B / Höhe h | 0.6 | – | nur bei Bisslänge aus s_B/h
Wärmeübergang | Wert | Einheit | Hinweis
Satteltemperatur | 250 | °C
Kontaktleitwert h_K unter Last | 15000 | W/(m² K)
Kontaktleitwert beim Aufliegen | 3000 | W/(m² K) | Nebenzeit auf dem Untersattel (QForm: CoolingInTool)
Wärmeleitfähigkeit Sattel λ | 30 | W/(m K)
ρ·c Sattel | 3.6 | MJ/(m³ K) | Konstante im Modell (Warmarbeitsstahl)
Wärmeübergang Luft h | 10 | W/(m² K)
Emissionsgrad ε | 0.1 | –
Umgebungstemperatur | 20 | °C | Konstante im Modell
Umformung und Fließspannung | Wert | Einheit | Hinweis
Fließspannungsmodell | Sellars-Tegart |  | σ = 1/α · arsinh[(Z/A)^(1/n)], Z = φ̇ · exp(Q/RT)
α | 0.045 | 1/MPa
n | 3.6 | –
Q | 160 | kJ/mol
ln A | 19.73 | ln(1/s)
Formänderungswirkungsgrad η_F | 0.75 | –
Reibungszahl μ | 0.3 | –
Taylor-Quinney-Koeffizient β | 0.9 | – | Konstante im Modell
Grenzen | Wert | Einheit | Hinweis
Presskraft max. | 10 | MN
Mindesttemperatur Oberfläche | 400 | °C
Höchsttemperatur Kern | 520 | °C
Rechenmodell
Stichplan: Geometrie
Stich 0 ist der Rohblock. Je Stich wird entweder das Maß (D, a oder SW) oder die Länge vorgegeben, das andere folgt aus der Volumenkonstanz. Die Stiche sind scharfkantig gerechnet. Umformgrad je Stich φ = ln(A_vorher/A_nachher). Gerechnet wird Recken mit Flachsätteln in der Hubfolge von QForm: Je Biss werden alle Drehlagen geschmiedet (Drehschritt 180°/Drehlagen), dann folgt der Vorschub zum nächsten Biss. Die größte Bisslänge ist wahlweise die Sattelbreite (minimale Bisszahl), ein konstanter Wert für alle Stiche oder (s_B/h) · h_vorher, jeweils höchstens die Sattelbreite. Die Zahl der Bisse ist L_vorher / größte Bisslänge (aufgerundet); alle Bisse haben die größte Bisslänge, der letzte nimmt den Rest auf; ein Rest unter einem Viertel der Bisslänge wird dem letzten vollen Biss zugeschlagen, sofern dieser dann noch unter den Sattel passt. Der Vorschub zwischen den Bissen ist Bisslänge × A_vorher/A_nachher: Der geschmiedete Abschnitt ist um diesen Faktor länger geworden, damit trifft der Sattel beim nächsten Biss genau auf ungeschmiedeten Werkstoff. Der Hubweg je Hub ist die Ausdehnung des vorherigen Querschnitts in den Druckrichtungen des neuen Stichs minus das neue Maß (beim Übergang Vierkant → Achtkant gemittelt über Flächen und Ecken, bei Rund über den mittleren Durchmesser). Die Kontaktbreite je Sattel ist beim Vierkant die Kantenlänge, beim Achtkant die Seitenlänge und beim Rund die Abplattungsbreite; sie kann je Stich überschrieben werden.
Stichplan: Temperatur
Betrachtet wird eine Scheibe in Stabmitte. Sie liegt im mittleren Biss und wird dort in jeder Drehlage einmal von Ober- und Untersattel gefasst; vor jedem dieser Hübe liegt sie während der Nebenzeit auf dem Untersattel (eine Sattelfläche, Kontaktleitwert h_K beim Aufliegen). Während der übrigen Bisse kühlt sie an Luft. Die Zeitachse entspricht der QForm-Hubtabelle: vor dem ersten Hub eines Stichs Transport bzw. Pause an Luft, vor jedem Hub die Nebenzeit auf dem Untersattel, je Hub die Kontaktzeit. Die Wärmeleitung im Querschnitt wird mit einem Zylinder gleichen Verhältnisses von Volumen zu Oberfläche (R = 2A/U) gerechnet; Kern und Oberfläche beziehen sich auf diesen Ersatzzylinder, die Oberfläche ist der Mittelwert über den Umfang. Kontaktzeit je Hub = Hubweg / Hubgeschwindigkeit + Verweilzeit. Der Wärmeübergang in den Sattel folgt der geschlossenen Lösung für zwei halbunendliche Körper mit Kontaktleitwert h_K (Wärmeeindringkoeffizienten √(λρc) von Werkstück und Sattel, ρc des Sattels 3,6 MJ/(m³K)). Daraus ergeben sich die Temperatur der Kontaktfläche am Hubende und die je Fläche entzogene Wärme; diese wird mit dem Flächenanteil der beiden Sättel am Umfang auf den Querschnitt verteilt. Gegenüber einer Finite-Differenzen-Rechnung zweier Körper stimmt die Lösung auf 0,01 K überein. Umformwärme je Drehlage: ΔT = β · k_f · Δφ / (η_F · ρ · c) mit β = 0,9 (Taylor-Quinney) und dem Formänderungswirkungsgrad η_F, gleichmäßig im Querschnitt verteilt. In Wirklichkeit ist die Umformung im Kern größer (Schmiedekreuz), die Kernerwärmung also eher höher. Luft: Konvektion h und Strahlung ε gegen 20 °C.
Stichplan: QForm-Export
Hubtabelle für die Registerkarte „Blows“ im Format der QForm-Importvorlage (Blatt „Table“; Spalten Blow, CoolingInAir, CoolingInTool, Displacement, RotationAngle; zweite Zeile Einheiten #, s, s, mm, degree). QForm führt alle Werte vor dem jeweiligen Hub aus. CoolingInAir: Transport vor dem ersten Hub, Pause zwischen den Stichen vor dem ersten Hub jedes weiteren Stichs, sonst 0. CoolingInTool: Nebenzeit je Hub vor jedem Hub. Die Verweilzeit unter Last ist nicht Teil der Tabelle; QForm rechnet den Hub selbst. Displacement: Vorschub vor dem ersten Hub jedes neuen Bisses (negativ wie in der Vorlage, d. h. zum Ursprung), optional Rückfahrt an den Stichanfang im ersten Hub des Folgestichs. RotationAngle: Drehschritt vor jedem Hub außer dem ersten Hub eines Stichs. Endabstand der Sättel (= Maß des Stichs) und Hubgeschwindigkeit werden in QForm eingestellt; die Werte stehen in der mitgespeicherten Textdatei.
Stichplan: Fließspannung und Kraft
Sellars-Tegart: σ = 1/α · arsinh[(Z/A)^(1/n)], Z = φ̇ · exp(Q/RT). Hensel-Spittel: σ = A · e^(m1·T) · T^m9 · φ^m2 · e^(m4/φ) · (1+φ)^(m5·T) · e^(m7·φ) · φ̇^m3 · φ̇^(m8·T) mit T in °C, gemittelt über den Umformgrad des Stichs (kumuliert, ohne Entfestigung zwischen den Stichen). Die Vorlagen sind grobe stationäre Richtwerte; die Hensel-Spittel-Startwerte sind eine Anpassung an das Sellars-Tegart-Modell. Umformgeschwindigkeit φ̇ = v / h_mittel. Presskraft am Hubende: F = k_f · s_B · b_K · Q mit Q = 1,155 · max(0,75 + 0,25 · h/s_B ; 1 + μ · s_B/(4h)), also Hill für schlanke und Siebel für flache Umformzonen.
Stichplan: Nicht enthalten
Erwärmung der Sättel über viele Hübe, Stirnflächen, Breitung beim Vierkant, Abkühlung an der Auflage, Gefügeentwicklung. Die Werte sind Abschätzungen für die Planung; die Parameter h_K und η_F lassen sich mit einer Messung (Thermoelement oder Pyrometer) an der eigenen Presse kalibrieren.

## Diagrammdaten
Diagrammdaten
Temperaturverlauf auf 700 Punkte ausgedünnt (Extremwerte bleiben erhalten); die vollständige Zeitreihe enthält der CSV-Export.
Zeit [s] | Zeit [min] | Kern | Oberfläche (Mittel) | Zeit [min] | Kontaktzone am Hubende | Zeit [min] | Mindesttemperatur | Höchsttemperatur Kern | Stich | Presskraft [MN] | Grenze Presskraft
0 | 0 | 480 | 480 | 0.6433 | 409.06 | 0 | 400 | 520 | 1 | 1.8232 | 10
0.5 | 0.0083 | 480 | 479.79 | 0.7467 | 401.12 | 5.7202 | 400 | 520 | 2 | 1.6436 | 10
1 | 0.0167 | 480 | 479.67 | 1.2108 | 400 |  |  |  | 3 | 0.6923 | 10
2 | 0.0333 | 480 | 479.5 | 1.31 | 395.11 |  |  |  | 4 | 1.0059 | 10
2.5 | 0.0417 | 480 | 479.44 | 2.1853 | 393.1
3.5 | 0.0583 | 480 | 479.32 | 2.2873 | 390.1
4 | 0.0667 | 480 | 479.27 | 2.3894 | 387.39
5 | 0.0833 | 480 | 479.17 | 2.4914 | 384.53
5.5 | 0.0917 | 480 | 479.12 | 4.3166 | 379.02
6.5 | 0.1083 | 479.99 | 479.04 | 4.4102 | 374.96
7 | 0.1167 | 479.99 | 478.99 | 4.5038 | 371.27
8 | 0.1333 | 479.98 | 478.91 | 4.5974 | 367.57
8.5 | 0.1417 | 479.98 | 478.88
9.5 | 0.1583 | 479.97 | 478.8
10 | 0.1667 | 479.96 | 478.77
11 | 0.1833 | 479.95 | 478.69
11.5 | 0.1917 | 479.94 | 478.66
12.5 | 0.2083 | 479.92 | 478.59
13 | 0.2167 | 479.91 | 478.56
14 | 0.2333 | 479.88 | 478.5
14.5 | 0.2417 | 479.87 | 478.46
15.5 | 0.2583 | 479.84 | 478.4
16 | 0.2667 | 479.83 | 478.37
17 | 0.2833 | 479.8 | 478.31
17.5 | 0.2917 | 479.78 | 478.28
18.5 | 0.3083 | 479.75 | 478.22
19 | 0.3167 | 479.73 | 478.19
20 | 0.3333 | 479.69 | 478.13
20.5 | 0.3416 | 479.67 | 478.1
20.99 | 0.3499 | 479.66 | 478.07
21.49 | 0.3581 | 479.64 | 478.04
22.48 | 0.3747 | 479.6 | 477.99
22.98 | 0.3829 | 479.58 | 477.96
23.97 | 0.3995 | 479.53 | 477.9
24.46 | 0.4077 | 479.51 | 477.88
25.46 | 0.4243 | 479.47 | 477.82
25.95 | 0.4325 | 479.45 | 477.79
26.94 | 0.4491 | 479.4 | 477.74
27.44 | 0.4573 | 479.38 | 477.71
28.43 | 0.4739 | 479.34 | 477.66
28.93 | 0.4821 | 479.31 | 477.63
29.92 | 0.4987 | 479.27 | 477.58
30.42 | 0.5069 | 479.24 | 477.55
31.41 | 0.5235 | 479.2 | 477.5
31.9 | 0.5317 | 479.17 | 477.47
32.65 | 0.5442 | 479.14 | 475.23
32.9 | 0.5483 | 479.12 | 473.95
33.4 | 0.5567 | 479.1 | 472.19
33.65 | 0.5608 | 479.09 | 471.49
34.15 | 0.5692 | 479.06 | 470.25
34.4 | 0.5733 | 479.05 | 469.7
34.9 | 0.5817 | 479.03 | 468.68
35.15 | 0.5858 | 479.01 | 468.2
35.65 | 0.5942 | 478.99 | 467.3
35.9 | 0.5983 | 478.98 | 466.87
36.4 | 0.6067 | 478.95 | 466.05
36.65 | 0.6108 | 478.93 | 465.66
37.15 | 0.6192 | 478.9 | 464.89
37.4 | 0.6233 | 478.88 | 464.52
37.46 | 0.6243 | 478.99 | 460.29
37.52 | 0.6253 | 479.09 | 457.44
37.64 | 0.6273 | 479.3 | 453.53
37.7 | 0.6283 | 479.41 | 452.01
37.82 | 0.6303 | 479.61 | 449.4
37.88 | 0.6313 | 479.72 | 448.25
38 | 0.6333 | 479.93 | 446.14
38.06 | 0.6343 | 480.03 | 445.17
38.18 | 0.6363 | 480.24 | 443.35
38.24 | 0.6373 | 480.34 | 442.49
38.36 | 0.6393 | 480.55 | 440.86
38.42 | 0.6403 | 480.65 | 440.09
38.54 | 0.6423 | 480.85 | 438.59
38.6 | 0.6433 | 480.96 | 437.88
39.1 | 0.6517 | 480.88 | 448.6
39.35 | 0.6558 | 480.84 | 450.32
39.85 | 0.6642 | 480.74 | 452.19
40.1 | 0.6683 | 480.68 | 452.75
40.6 | 0.6767 | 480.55 | 453.46
40.85 | 0.6808 | 480.47 | 453.68
41.35 | 0.6892 | 480.3 | 453.96
41.6 | 0.6933 | 480.2 | 454.03
42.1 | 0.7017 | 479.97 | 454.09
42.35 | 0.7058 | 479.84 | 454.08
42.85 | 0.7142 | 479.55 | 454.01
43.1 | 0.7183 | 479.4 | 453.96
43.6 | 0.7267 | 479.06 | 453.81
43.66 | 0.7277 | 479.12 | 449.63
43.72 | 0.7287 | 479.18 | 446.96
43.78 | 0.7297 | 479.24 | 444.97
43.9 | 0.7317 | 479.36 | 441.97
43.96 | 0.7327 | 479.42 | 440.74
44.08 | 0.7347 | 479.53 | 438.56
44.14 | 0.7357 | 479.59 | 437.59
44.26 | 0.7377 | 479.7 | 435.79
44.32 | 0.7387 | 479.75 | 434.96
44.44 | 0.7407 | 479.86 | 433.39
44.5 | 0.7417 | 479.91 | 432.65
44.62 | 0.7437 | 480.02 | 431.25
44.68 | 0.7447 | 480.07 | 430.57
44.8 | 0.7467 | 480.17 | 429.28
45.3 | 0.755 | 479.61 | 441.41
46.3 | 0.7717 | 478.42 | 448.64
46.8 | 0.78 | 477.79 | 450.47
47.8 | 0.7967 | 476.44 | 452.94
48.3 | 0.805 | 475.73 | 453.84
49.3 | 0.8217 | 474.29 | 455.22
49.8 | 0.83 | 473.58 | 455.76
50.8 | 0.8467 | 472.18 | 456.66
51.3 | 0.855 | 471.51 | 457.03
52.3 | 0.8717 | 470.26 | 457.64
52.8 | 0.88 | 469.67 | 457.9
53.8 | 0.8967 | 468.6 | 458.34
54.3 | 0.905 | 468.11 | 458.53
55.3 | 0.9216 | 467.22 | 458.85
55.79 | 0.9299 | 466.81 | 458.98
56.78 | 0.9464 | 466.08 | 459.21
57.28 | 0.9547 | 465.76 | 459.31
57.78 | 0.9629 | 465.45 | 459.4
58.27 | 0.9712 | 465.16 | 459.47
59.26 | 0.9877 | 464.64 | 459.6
59.76 | 0.996 | 464.41 | 459.65
60.75 | 1.0125 | 463.99 | 459.74
61.25 | 1.0208 | 463.8 | 459.78
62.24 | 1.0373 | 463.45 | 459.83
62.73 | 1.0456 | 463.3 | 459.85
63.73 | 1.0621 | 463.01 | 459.88
64.22 | 1.0703 | 462.88 | 459.89
65.21 | 1.0869 | 462.64 | 459.9
65.71 | 1.0951 | 462.54 | 459.9
66.7 | 1.1117 | 462.34 | 459.9
66.95 | 1.1158 | 462.29 | 458.23
67.45 | 1.1242 | 462.2 | 456.59
67.7 | 1.1283 | 462.15 | 456
68.2 | 1.1367 | 462.07 | 455
68.45 | 1.1408 | 462.03 | 454.56
68.95 | 1.1492 | 461.95 | 453.76
69.2 | 1.1533 | 461.91 | 453.38
69.7 | 1.1617 | 461.83 | 452.67
69.95 | 1.1658 | 461.79 | 452.34
70.45 | 1.1742 | 461.7 | 451.7
70.7 | 1.1783 | 461.66 | 451.39
71.2 | 1.1867 | 461.56 | 450.79
71.45 | 1.1908 | 461.51 | 450.5
71.75 | 1.1958 | 461.69 | 446.75
71.8 | 1.1966 | 461.93 | 444.54
71.84 | 1.1974 | 462.16 | 442.94
71.89 | 1.1982 | 462.39 | 441.65
71.99 | 1.1998 | 462.86 | 439.6
72.03 | 1.2005 | 463.09 | 438.74
72.13 | 1.2021 | 463.56 | 437.22
72.18 | 1.2029 | 463.79 | 436.54
72.27 | 1.2045 | 464.26 | 435.3
72.32 | 1.2053 | 464.49 | 434.73
72.41 | 1.2069 | 464.96 | 433.67
72.46 | 1.2077 | 465.19 | 433.17
72.56 | 1.2093 | 465.65 | 432.23
72.65 | 1.2108 | 466.11 | 431.36
72.9 | 1.215 | 466.03 | 438.13
73.15 | 1.2192 | 465.93 | 440.64
73.65 | 1.2275 | 465.72 | 442.79
73.9 | 1.2317 | 465.6 | 443.34
74.4 | 1.24 | 465.33 | 443.97
74.65 | 1.2442 | 465.17 | 444.14
75.15 | 1.2525 | 464.82 | 444.31
75.4 | 1.2567 | 464.62 | 444.34
75.9 | 1.265 | 464.18 | 444.3
76.15 | 1.2692 | 463.94 | 444.25
76.65 | 1.2775 | 463.44 | 444.11
76.9 | 1.2817 | 463.18 | 444.02
77.4 | 1.29 | 462.63 | 443.8
77.65 | 1.2942 | 462.36 | 443.68
77.75 | 1.2958 | 462.72 | 437.37
77.79 | 1.2965 | 462.91 | 435.65
77.89 | 1.2981 | 463.28 | 433.09
77.94 | 1.2989 | 463.46 | 432.06
77.98 | 1.2997 | 463.64 | 431.13
78.03 | 1.3005 | 463.83 | 430.28
78.12 | 1.3021 | 464.19 | 428.76
78.17 | 1.3029 | 464.37 | 428.06
78.27 | 1.3045 | 464.74 | 426.79
78.31 | 1.3053 | 464.92 | 426.2
78.41 | 1.3068 | 465.29 | 425.1
78.46 | 1.3076 | 465.47 | 424.58
78.55 | 1.3092 | 465.84 | 423.59
78.6 | 1.31 | 466.02 | 423.13
79.59 | 1.3265 | 464.53 | 439.19
80.09 | 1.3348 | 463.73 | 441.51
81.08 | 1.3513 | 462.03 | 444.19
81.58 | 1.3596 | 461.16 | 445.07
82.57 | 1.3761 | 459.45 | 446.33
83.06 | 1.3844 | 458.64 | 446.8
84.05 | 1.4009 | 457.17 | 447.52
84.55 | 1.4092 | 456.52 | 447.8
85.54 | 1.4257 | 455.37 | 448.25
86.04 | 1.434 | 454.87 | 448.42
87.03 | 1.4505 | 454.01 | 448.69
87.53 | 1.4588 | 453.63 | 448.8
88.52 | 1.4753 | 453 | 448.97
89.01 | 1.4835 | 452.72 | 449.03
90 | 1.5001 | 452.25 | 449.12
90.5 | 1.5083 | 452.05 | 449.15
91.5 | 1.525 | 451.69 | 449.19
92 | 1.5333 | 451.54 | 449.2
93 | 1.55 | 451.27 | 449.21
93.5 | 1.5583 | 451.15 | 449.21
94 | 1.5667 | 451.04 | 449.2
94.5 | 1.575 | 450.94 | 449.19
95.5 | 1.5917 | 450.76 | 449.16
96 | 1.6 | 450.68 | 449.14
97 | 1.6167 | 450.53 | 449.1
97.5 | 1.625 | 450.46 | 449.07
98.5 | 1.6417 | 450.33 | 449.02
99 | 1.65 | 450.28 | 448.99
100 | 1.6667 | 450.17 | 448.93
100.5 | 1.675 | 450.11 | 448.9
101.5 | 1.6917 | 450.01 | 448.84
102 | 1.7 | 449.97 | 448.81
103 | 1.7167 | 449.88 | 448.74
103.5 | 1.725 | 449.83 | 448.71
104.5 | 1.7416 | 449.75 | 448.64
105 | 1.75 | 449.71 | 448.61
106 | 1.7666 | 449.62 | 448.54
106.5 | 1.775 | 449.58 | 448.5
107.5 | 1.7916 | 449.5 | 448.43
108 | 1.8 | 449.47 | 448.39
109 | 1.8166 | 449.39 | 448.32
109.5 | 1.825 | 449.35 | 448.29
110.5 | 1.8416 | 449.27 | 448.22
111 | 1.8499 | 449.24 | 448.18
112 | 1.8666 | 449.16 | 448.11
112.5 | 1.8749 | 449.12 | 448.07
113.5 | 1.8916 | 449.05 | 448
114 | 1.8999 | 449.01 | 447.96
114.5 | 1.9083 | 448.97 | 447.93
115 | 1.9166 | 448.94 | 447.89
116 | 1.9333 | 448.86 | 447.82
116.5 | 1.9416 | 448.83 | 447.78
117.49 | 1.9582 | 448.75 | 447.71
117.99 | 1.9666 | 448.72 | 447.67
118.99 | 1.9832 | 448.64 | 447.6
119.49 | 1.9916 | 448.61 | 447.56
120.49 | 2.0082 | 448.53 | 447.49
120.99 | 2.0166 | 448.5 | 447.45
121.99 | 2.0332 | 448.42 | 447.38
122.49 | 2.0416 | 448.39 | 447.34
123.49 | 2.0582 | 448.31 | 447.27
123.99 | 2.0665 | 448.28 | 447.24
124.99 | 2.0832 | 448.2 | 447.16
125.24 | 2.0874 | 448.19 | 446.39
125.74 | 2.0957 | 448.15 | 445.63
125.99 | 2.0999 | 448.13 | 445.35
126.49 | 2.1082 | 448.09 | 444.87
126.74 | 2.1124 | 448.07 | 444.65
127.24 | 2.1207 | 448.03 | 444.25
127.49 | 2.1249 | 448 | 444.06
127.99 | 2.1332 | 447.95 | 443.7
128.24 | 2.1374 | 447.92 | 443.53
128.74 | 2.1457 | 447.85 | 443.21
128.99 | 2.1499 | 447.81 | 443.05
129.49 | 2.1582 | 447.72 | 442.74
129.74 | 2.1624 | 447.67 | 442.59
130.05 | 2.1675 | 447.71 | 440.79
130.1 | 2.1684 | 447.81 | 439.8
130.16 | 2.1693 | 447.91 | 439.08
130.22 | 2.1703 | 448 | 438.51
130.33 | 2.1722 | 448.2 | 437.58
130.39 | 2.1731 | 448.29 | 437.18
130.5 | 2.175 | 448.49 | 436.48
130.55 | 2.1759 | 448.58 | 436.17
130.67 | 2.1778 | 448.77 | 435.59
130.72 | 2.1787 | 448.87 | 435.32
130.83 | 2.1806 | 449.06 | 434.82
130.89 | 2.1815 | 449.16 | 434.59
131 | 2.1834 | 449.35 | 434.14
131.12 | 2.1853 | 449.54 | 433.73
131.37 | 2.1894 | 449.46 | 436.53
131.62 | 2.1936 | 449.38 | 437.54
132.12 | 2.2019 | 449.2 | 438.41
132.37 | 2.2061 | 449.09 | 438.62
132.87 | 2.2144 | 448.84 | 438.84
133.12 | 2.2186 | 448.7 | 438.89
133.62 | 2.2269 | 448.4 | 438.92
133.87 | 2.2311 | 448.23 | 438.91
134.37 | 2.2394 | 447.88 | 438.85
134.62 | 2.2436 | 447.7 | 438.8
135.12 | 2.2519 | 447.34 | 438.69
135.37 | 2.2561 | 447.16 | 438.63
135.87 | 2.2644 | 446.79 | 438.48
136.12 | 2.2686 | 446.61 | 438.4
136.23 | 2.2705 | 446.75 | 435.63
136.28 | 2.2714 | 446.82 | 434.89
136.34 | 2.2723 | 446.89 | 434.3
136.4 | 2.2733 | 446.96 | 433.79
136.51 | 2.2751 | 447.1 | 432.94
136.56 | 2.2761 | 447.17 | 432.57
136.68 | 2.278 | 447.31 | 431.9
136.73 | 2.2789 | 447.38 | 431.6
136.85 | 2.2808 | 447.52 | 431.04
136.9 | 2.2817 | 447.59 | 430.78
137.01 | 2.2836 | 447.74 | 430.29
137.07 | 2.2845 | 447.81 | 430.06
137.18 | 2.2864 | 447.95 | 429.62
137.24 | 2.2873 | 448.02 | 429.41
137.74 | 2.2956 | 447.66 | 433.48
137.99 | 2.2998 | 447.48 | 434.08
138.49 | 2.3081 | 447.1 | 434.7
138.74 | 2.3123 | 446.9 | 434.88
139.24 | 2.3206 | 446.47 | 435.07
139.49 | 2.3248 | 446.25 | 435.12
139.99 | 2.3331 | 445.78 | 435.16
140.24 | 2.3373 | 445.55 | 435.15
140.74 | 2.3456 | 445.07 | 435.1
140.99 | 2.3498 | 444.84 | 435.06
141.49 | 2.3581 | 444.37 | 434.95
141.74 | 2.3623 | 444.14 | 434.89
142.24 | 2.3706 | 443.69 | 434.76
142.29 | 2.3716 | 443.75 | 432.92
142.41 | 2.3735 | 443.88 | 431.05
142.46 | 2.3744 | 443.94 | 430.43
142.58 | 2.3763 | 444.06 | 429.42
142.63 | 2.3772 | 444.13 | 428.99
142.69 | 2.3781 | 444.19 | 428.6
142.74 | 2.3791 | 444.25 | 428.23
142.86 | 2.3809 | 444.38 | 427.57
142.91 | 2.3819 | 444.45 | 427.26
143.02 | 2.3837 | 444.57 | 426.7
143.08 | 2.3847 | 444.64 | 426.43
143.19 | 2.3866 | 444.77 | 425.93
143.25 | 2.3875 | 444.84 | 425.69
143.36 | 2.3894 | 444.97 | 425.24
143.61 | 2.3935 | 444.76 | 428.37
144.11 | 2.4019 | 444.33 | 430.16
144.36 | 2.406 | 444.11 | 430.56
144.86 | 2.4144 | 443.65 | 431.02
145.11 | 2.4185 | 443.41 | 431.14
145.61 | 2.4269 | 442.9 | 431.29
145.86 | 2.431 | 442.64 | 431.32
146.11 | 2.4352 | 442.38 | 431.33
146.61 | 2.4435 | 441.85 | 431.3
147.11 | 2.4519 | 441.32 | 431.23
147.36 | 2.456 | 441.06 | 431.18
147.86 | 2.4644 | 440.56 | 431.06
148.11 | 2.4685 | 440.31 | 430.99
148.42 | 2.4736 | 440.13 | 428.95
148.47 | 2.4746 | 440.19 | 427.81
148.59 | 2.4764 | 440.3 | 426.32
148.64 | 2.4774 | 440.36 | 425.75
148.75 | 2.4792 | 440.48 | 424.79
148.81 | 2.4802 | 440.55 | 424.36
148.92 | 2.4821 | 440.67 | 423.61
148.98 | 2.483 | 440.73 | 423.26
149.04 | 2.4839 | 440.79 | 422.94
149.09 | 2.4849 | 440.85 | 422.62
149.2 | 2.4867 | 440.98 | 422.04
149.26 | 2.4877 | 441.04 | 421.77
149.37 | 2.4895 | 441.17 | 421.25
149.48 | 2.4914 | 441.29 | 420.76
149.98 | 2.4997 | 440.83 | 426.17
150.48 | 2.5081 | 440.35 | 428.06
151.48 | 2.5247 | 439.32 | 429.84
151.98 | 2.5331 | 438.79 | 430.35
152.98 | 2.5497 | 437.76 | 431.04
153.48 | 2.5581 | 437.29 | 431.28
154.48 | 2.5747 | 436.44 | 431.63
154.98 | 2.5831 | 436.07 | 431.75
155.98 | 2.5997 | 435.44 | 431.94
156.48 | 2.608 | 435.17 | 432
157.48 | 2.6247 | 434.71 | 432.09
157.98 | 2.633 | 434.52 | 432.12
158.98 | 2.6497 | 434.18 | 432.15
159.48 | 2.658 | 434.04 | 432.15
160.48 | 2.6747 | 433.8 | 432.15
160.98 | 2.683 | 433.69 | 432.14
161.98 | 2.6997 | 433.5 | 432.11
162.48 | 2.708 | 433.42 | 432.09
163.48 | 2.7247 | 433.27 | 432.04
163.98 | 2.733 | 433.21 | 432.02
164.98 | 2.7497 | 433.08 | 431.96
165.48 | 2.758 | 433.03 | 431.93
165.98 | 2.7663 | 432.97 | 431.9
166.48 | 2.7747 | 432.92 | 431.87
167.48 | 2.7913 | 432.82 | 431.8
167.98 | 2.7997 | 432.77 | 431.77
168.98 | 2.8163 | 432.68 | 431.7
169.48 | 2.8246 | 432.64 | 431.67
170.48 | 2.8413 | 432.55 | 431.6
170.98 | 2.8496 | 432.51 | 431.56
171.98 | 2.8663 | 432.43 | 431.49
172.48 | 2.8746 | 432.39 | 431.45
173.48 | 2.8913 | 432.31 | 431.38
173.98 | 2.8996 | 432.27 | 431.34
174.98 | 2.9163 | 432.19 | 431.27
175.48 | 2.9246 | 432.15 | 431.23
176.48 | 2.9413 | 432.08 | 431.16
176.98 | 2.9496 | 432.04 | 431.12
177.98 | 2.9663 | 431.96 | 431.05
178.48 | 2.9746 | 431.92 | 431.01
179.48 | 2.9913 | 431.85 | 430.93
179.98 | 2.9996 | 431.81 | 430.9
180.97 | 3.0162 | 431.73 | 430.82
181.47 | 3.0246 | 431.7 | 430.78
182.47 | 3.0412 | 431.62 | 430.71
182.97 | 3.0496 | 431.58 | 430.67
183.97 | 3.0662 | 431.51 | 430.6
184.47 | 3.0746 | 431.47 | 430.56
185.47 | 3.0912 | 431.4 | 430.49
185.97 | 3.0996 | 431.36 | 430.45
186.97 | 3.1162 | 431.28 | 430.37
187.47 | 3.1245 | 431.25 | 430.34
187.97 | 3.1329 | 431.21 | 430.3
188.47 | 3.1412 | 431.17 | 430.26
189.47 | 3.1579 | 431.1 | 430.19
189.97 | 3.1662 | 431.06 | 430.15
190.97 | 3.1829 | 430.98 | 430.08
191.47 | 3.1912 | 430.95 | 430.04
192.47 | 3.2079 | 430.87 | 429.96
192.97 | 3.2162 | 430.83 | 429.93
193.97 | 3.2328 | 430.76 | 429.85
194.47 | 3.2412 | 430.72 | 429.82
195.47 | 3.2578 | 430.65 | 429.74
195.97 | 3.2662 | 430.61 | 429.7
196.97 | 3.2828 | 430.54 | 429.63
197.47 | 3.2912 | 430.5 | 429.59
198.47 | 3.3078 | 430.42 | 429.52
198.97 | 3.3162 | 430.39 | 429.48
199.97 | 3.3328 | 430.31 | 429.41
200.47 | 3.3412 | 430.27 | 429.37
201.47 | 3.3578 | 430.2 | 429.29
201.97 | 3.3662 | 430.16 | 429.26
202.97 | 3.3828 | 430.09 | 429.18
203.47 | 3.3912 | 430.05 | 429.15
204.47 | 3.4078 | 429.98 | 429.07
204.97 | 3.4162 | 429.94 | 429.03
205.97 | 3.4328 | 429.86 | 428.96
206.47 | 3.4412 | 429.83 | 428.92
207.47 | 3.4578 | 429.75 | 428.85
207.97 | 3.4662 | 429.72 | 428.81
208.47 | 3.4745 | 429.68 | 428.77
208.97 | 3.4828 | 429.64 | 428.74
209.97 | 3.4994 | 429.57 | 428.66
210.47 | 3.5078 | 429.53 | 428.63
211.46 | 3.5244 | 429.46 | 428.55
211.96 | 3.5327 | 429.42 | 428.51
212.96 | 3.5494 | 429.34 | 428.44
213.46 | 3.5577 | 429.31 | 428.4
214.46 | 3.5743 | 429.23 | 428.33
214.96 | 3.5826 | 429.2 | 428.29
215.96 | 3.5993 | 429.12 | 428.22
216.45 | 3.6076 | 429.08 | 428.18
217.45 | 3.6242 | 429.01 | 428.11
217.95 | 3.6325 | 428.97 | 428.07
218.95 | 3.6492 | 428.9 | 428
219.45 | 3.6575 | 428.86 | 427.96
220.45 | 3.6741 | 428.79 | 427.89
220.95 | 3.6824 | 428.75 | 427.85
221.94 | 3.6991 | 428.68 | 427.77
222.44 | 3.7074 | 428.64 | 427.74
223.44 | 3.724 | 428.56 | 427.66
223.94 | 3.7323 | 428.53 | 427.63
224.94 | 3.749 | 428.45 | 427.55
225.44 | 3.7573 | 428.42 | 427.52
226.44 | 3.7739 | 428.34 | 427.44
226.93 | 3.7822 | 428.31 | 427.41
227.93 | 3.7989 | 428.23 | 427.33
228.43 | 3.8072 | 428.19 | 427.29
229.43 | 3.8238 | 428.12 | 427.22
229.93 | 3.8321 | 428.08 | 427.18
230.43 | 3.8405 | 428.05 | 427.15
230.93 | 3.8488 | 428.01 | 427.11
231.93 | 3.8654 | 427.94 | 427.04
232.42 | 3.8737 | 427.9 | 427
233.42 | 3.8904 | 427.82 | 426.93
233.92 | 3.8987 | 427.79 | 426.89
234.92 | 3.9153 | 427.71 | 426.82
235.42 | 3.9236 | 427.68 | 426.78
236.42 | 3.9403 | 427.6 | 426.71
236.92 | 3.9486 | 427.57 | 426.67
237.91 | 3.9652 | 427.49 | 426.59
238.41 | 3.9735 | 427.46 | 426.56
239.41 | 3.9902 | 427.38 | 426.48
239.91 | 3.9985 | 427.35 | 426.45
240.91 | 4.0151 | 427.27 | 426.37
241.41 | 4.0235 | 427.23 | 426.34
242.41 | 4.0401 | 427.16 | 426.26
242.9 | 4.0484 | 427.12 | 426.23
243.9 | 4.065 | 427.05 | 426.15
244.4 | 4.0734 | 427.01 | 426.12
245.4 | 4.09 | 426.94 | 426.04
245.9 | 4.0983 | 426.9 | 426.01
246.9 | 4.1149 | 426.83 | 425.93
247.4 | 4.1233 | 426.79 | 425.9
248.39 | 4.1399 | 426.72 | 425.82
248.89 | 4.1482 | 426.68 | 425.79
249.89 | 4.1649 | 426.61 | 425.71
250.39 | 4.1732 | 426.57 | 425.68
250.89 | 4.1815 | 426.53 | 425.64
251.39 | 4.1898 | 426.5 | 425.6
252.39 | 4.2064 | 426.42 | 425.53
252.89 | 4.2148 | 426.39 | 425.49
253.63 | 4.2272 | 426.33 | 424.33
253.88 | 4.2314 | 426.31 | 423.7
254.38 | 4.2397 | 426.28 | 422.82
254.63 | 4.2439 | 426.26 | 422.45
255.13 | 4.2522 | 426.21 | 421.8
255.38 | 4.2564 | 426.18 | 421.51
255.88 | 4.2647 | 426.12 | 420.95
256.13 | 4.2689 | 426.08 | 420.69
256.63 | 4.2772 | 425.99 | 420.19
256.88 | 4.2814 | 425.93 | 419.95
257.38 | 4.2897 | 425.8 | 419.49
257.63 | 4.2939 | 425.73 | 419.27
258.13 | 4.3022 | 425.56 | 418.83
258.38 | 4.3064 | 425.47 | 418.61
258.45 | 4.3074 | 425.61 | 415.22
258.48 | 4.3079 | 425.68 | 414.23
258.54 | 4.309 | 425.82 | 412.75
258.57 | 4.3095 | 425.89 | 412.14
258.63 | 4.3105 | 426.03 | 411.07
258.66 | 4.311 | 426.09 | 410.6
258.72 | 4.312 | 426.23 | 409.73
258.75 | 4.3126 | 426.3 | 409.32
258.81 | 4.3136 | 426.44 | 408.57
258.85 | 4.3141 | 426.5 | 408.21
258.91 | 4.3151 | 426.64 | 407.54
258.94 | 4.3156 | 426.71 | 407.22
258.97 | 4.3161 | 426.78 | 406.91
259 | 4.3166 | 426.84 | 406.61
259.5 | 4.325 | 426.61 | 412.65
259.75 | 4.3291 | 426.48 | 413.38
260.25 | 4.3375 | 426.17 | 414.03
260.5 | 4.3416 | 425.99 | 414.18
261 | 4.35 | 425.6 | 414.29
261.25 | 4.3541 | 425.38 | 414.29
261.75 | 4.3625 | 424.91 | 414.21
262 | 4.3666 | 424.66 | 414.15
262.5 | 4.375 | 424.16 | 413.99
262.75 | 4.3791 | 423.91 | 413.89
263.25 | 4.3875 | 423.41 | 413.68
263.5 | 4.3916 | 423.16 | 413.56
264 | 4.4 | 422.68 | 413.32
264.03 | 4.4005 | 422.73 | 411.22
264.09 | 4.4015 | 422.83 | 408.89
264.12 | 4.402 | 422.88 | 408.09
264.18 | 4.4031 | 422.99 | 406.8
264.21 | 4.4036 | 423.04 | 406.25
264.28 | 4.4046 | 423.14 | 405.27
264.31 | 4.4051 | 423.19 | 404.83
264.37 | 4.4061 | 423.3 | 404.01
264.4 | 4.4066 | 423.35 | 403.63
264.46 | 4.4077 | 423.46 | 402.92
264.49 | 4.4082 | 423.51 | 402.58
264.55 | 4.4092 | 423.61 | 401.94
264.61 | 4.4102 | 423.72 | 401.33
264.86 | 4.4144 | 423.48 | 405.95
265.11 | 4.4186 | 423.24 | 407.48
265.36 | 4.4227 | 423 | 408.24
265.61 | 4.4269 | 422.75 | 408.68
266.11 | 4.4352 | 422.22 | 409.13
266.36 | 4.4394 | 421.94 | 409.24
266.86 | 4.4477 | 421.35 | 409.32
267.11 | 4.4519 | 421.05 | 409.31
267.61 | 4.4602 | 420.43 | 409.23
267.86 | 4.4644 | 420.13 | 409.17
268.36 | 4.4727 | 419.52 | 409.01
268.61 | 4.4769 | 419.22 | 408.92
269.11 | 4.4852 | 418.64 | 408.72
269.36 | 4.4894 | 418.36 | 408.6
269.64 | 4.4941 | 418.14 | 406.37
269.67 | 4.4946 | 418.19 | 405.02
269.74 | 4.4956 | 418.29 | 403.23
269.77 | 4.4961 | 418.34 | 402.55
269.83 | 4.4971 | 418.43 | 401.39
269.86 | 4.4976 | 418.48 | 400.88
269.92 | 4.4987 | 418.58 | 399.96
269.95 | 4.4992 | 418.63 | 399.54
270.01 | 4.5002 | 418.73 | 398.76
270.04 | 4.5007 | 418.78 | 398.39
270.1 | 4.5017 | 418.89 | 397.7
270.14 | 4.5023 | 418.94 | 397.37
270.2 | 4.5033 | 419.04 | 396.75
270.23 | 4.5038 | 419.09 | 396.45
270.73 | 4.5121 | 418.56 | 402.64
270.98 | 4.5163 | 418.29 | 403.41
271.23 | 4.5205 | 418.01 | 403.86
271.48 | 4.5246 | 417.73 | 404.14
271.98 | 4.533 | 417.13 | 404.42
272.23 | 4.5371 | 416.81 | 404.48
272.48 | 4.5413 | 416.49 | 404.5
272.98 | 4.5496 | 415.83 | 404.46
273.48 | 4.558 | 415.18 | 404.35
273.73 | 4.5621 | 414.86 | 404.28
274.23 | 4.5705 | 414.23 | 404.1
274.48 | 4.5746 | 413.93 | 404
274.98 | 4.583 | 413.34 | 403.77
275.23 | 4.5871 | 413.06 | 403.65
275.29 | 4.5881 | 413.15 | 400.15
275.32 | 4.5887 | 413.2 | 399.16
275.38 | 4.5897 | 413.3 | 397.67
275.41 | 4.5902 | 413.35 | 397.05
275.47 | 4.5912 | 413.45 | 395.99
275.5 | 4.5917 | 413.5 | 395.51
275.57 | 4.5928 | 413.61 | 394.64
275.6 | 4.5933 | 413.66 | 394.24
275.66 | 4.5943 | 413.76 | 393.49
275.69 | 4.5948 | 413.81 | 393.13
275.75 | 4.5958 | 413.91 | 392.46
275.78 | 4.5963 | 413.96 | 392.14
275.84 | 4.5974 | 414.07 | 391.53
276.34 | 4.6057 | 413.51 | 398.77
277.34 | 4.6223 | 412.34 | 402.2
277.84 | 4.6306 | 411.73 | 402.96
278.84 | 4.6473 | 410.54 | 403.87
279.34 | 4.6556 | 410 | 404.17
279.83 | 4.6639 | 409.49 | 404.4
280.33 | 4.6722 | 409.04 | 404.58
281.33 | 4.6889 | 408.28 | 404.84
281.83 | 4.6972 | 407.97 | 404.92
282.83 | 4.7138 | 407.45 | 405.04
283.33 | 4.7221 | 407.24 | 405.07
284.33 | 4.7388 | 406.89 | 405.11
285.32 | 4.7554 | 406.61 | 405.12
285.82 | 4.7637 | 406.5 | 405.12
286.32 | 4.772 | 406.39 | 405.11
287.32 | 4.7887 | 406.21 | 405.07
287.82 | 4.797 | 406.14 | 405.05
288.82 | 4.8136 | 406 | 405
289.32 | 4.8219 | 405.93 | 404.98
290.31 | 4.8386 | 405.82 | 404.92
290.81 | 4.8469 | 405.77 | 404.88
291.81 | 4.8635 | 405.67 | 404.82
292.31 | 4.8718 | 405.62 | 404.79
293.31 | 4.8885 | 405.53 | 404.72
293.81 | 4.8968 | 405.49 | 404.68
294.81 | 4.9134 | 405.41 | 404.61
295.3 | 4.9217 | 405.37 | 404.58
296.3 | 4.9384 | 405.29 | 404.5
296.8 | 4.9467 | 405.25 | 404.47
297.8 | 4.9633 | 405.17 | 404.39
298.3 | 4.9717 | 405.13 | 404.36
299.3 | 4.9883 | 405.05 | 404.28
299.8 | 4.9966 | 405.02 | 404.25
300.3 | 5.0049 | 404.98 | 404.21
300.79 | 5.0132 | 404.94 | 404.17
301.79 | 5.0299 | 404.86 | 404.1
302.29 | 5.0382 | 404.83 | 404.06
303.29 | 5.0548 | 404.75 | 403.99
303.79 | 5.0631 | 404.71 | 403.95
304.79 | 5.0798 | 404.64 | 403.87
305.29 | 5.0881 | 404.6 | 403.84
306.28 | 5.1047 | 404.53 | 403.76
306.78 | 5.1131 | 404.49 | 403.73
307.78 | 5.1297 | 404.41 | 403.65
308.28 | 5.138 | 404.38 | 403.61
309.28 | 5.1546 | 404.3 | 403.54
309.78 | 5.163 | 404.27 | 403.5
310.78 | 5.1796 | 404.19 | 403.43
311.27 | 5.1879 | 404.15 | 403.39
312.27 | 5.2045 | 404.08 | 403.32
312.77 | 5.2129 | 404.04 | 403.28
313.77 | 5.2295 | 403.97 | 403.21
314.27 | 5.2378 | 403.93 | 403.17
315.27 | 5.2545 | 403.86 | 403.09
315.77 | 5.2628 | 403.82 | 403.06
316.76 | 5.2794 | 403.74 | 402.98
317.26 | 5.2877 | 403.71 | 402.95
318.26 | 5.3044 | 403.63 | 402.87
318.76 | 5.3127 | 403.6 | 402.84
319.76 | 5.3293 | 403.52 | 402.76
320.26 | 5.3376 | 403.48 | 402.72
321.26 | 5.3543 | 403.41 | 402.65
321.75 | 5.3626 | 403.37 | 402.61
322.25 | 5.3709 | 403.34 | 402.58
322.75 | 5.3792 | 403.3 | 402.54
323.75 | 5.3959 | 403.22 | 402.46
324.25 | 5.4042 | 403.19 | 402.43
325.25 | 5.4208 | 403.11 | 402.35
325.75 | 5.4291 | 403.08 | 402.32
326.75 | 5.4458 | 403 | 402.24
327.24 | 5.4541 | 402.96 | 402.21
328.24 | 5.4707 | 402.89 | 402.13
328.74 | 5.479 | 402.85 | 402.09
329.74 | 5.4957 | 402.78 | 402.02
330.24 | 5.504 | 402.74 | 401.98
331.24 | 5.5206 | 402.67 | 401.91
331.74 | 5.5289 | 402.63 | 401.87
332.73 | 5.5456 | 402.56 | 401.8
333.23 | 5.5539 | 402.52 | 401.76
334.23 | 5.5705 | 402.45 | 401.69
334.73 | 5.5788 | 402.41 | 401.65
335.73 | 5.5955 | 402.33 | 401.58
336.23 | 5.6038 | 402.3 | 401.54
337.23 | 5.6204 | 402.22 | 401.47
337.72 | 5.6287 | 402.19 | 401.43
338.72 | 5.6454 | 402.11 | 401.36
339.22 | 5.6537 | 402.08 | 401.32
340.22 | 5.6703 | 402 | 401.25
340.72 | 5.6786 | 401.96 | 401.21
341.72 | 5.6953 | 401.89 | 401.14
342.22 | 5.7036 | 401.85 | 401.1
343.21 | 5.7202 | 401.78 | 401.02